## KLİNKER
KAVÇİM ÇİMENTO SANAYİ VE TİCARET A.Ş |  |  |  |  | KLİNKER TİPİK ANALİZ RAPORU
Kavçim Cement Plant |  |  |  |  | Clinker Typical Analysis Report
Portland Çimento Klinkeri / Portland Cement Clinker
Üretim (Production)
|  | - |  |  | -
|  | - |  |  | -
TS EN 197-1 / EN 197-1
Kavçim Çimento Fabrikası / Kavçim Cement Plant
KİMYASAL ANALİZ |  | % | FİZİKSEL DENEMELER |  | (%)
(CHEMICAL REQUIREMENTS) |  |  | (PHYSICAL REQUIREMENTS)
SiO2 |  | 21.49333 | 45 mikron elekte kalıntı (%) (Residue on 45 mic. sieve) |  | 17.5
Al2O3 |  | 5.405 | Özgül Yüzey (Blaine) (Spesific Surface) (cm2/g) |  | 3050
Fe2O3 |  | 3.278333 | Özgül Ağırlık (g/cm3) (Spesific Gravity) |  | 3.12
CaO |  | 66.00667 |  |  | 170
MgO |  | 0.6933333 |  |  | 230
SO3 |  | 0.9833333 | Su İhtiyacı (%) (Water Requirement) |  | 24.6
Kızdırma Kaybı (Loss on Ignition) |  | 0.25 | Hacim Genleşmesi (mm) (Soundness) (Le Chatelier) |  | 0
Na2O |  | 0.1666667
K2O |  | 0.9866667
Cl_ |  | 0.00455
Toplam (Total) |  | 99.26788
Ted. (Unidentified Value) |  | 0.7321167
Serbest CaO (Free Lime) |  | 0.9316667
Krom VI (Cr+6) (ppm) (Chromium VI) |  | 5.4
Toplam Alkali (Na2O.Eq) |  | 0.8158933 |  | Gün Day
MİNERALOJİK BİLEŞİM (Mineralogical Composition) | HM | 2.187341 |  | Day | 14
| SM | 2.47524 |  | Days | 20.4
| AlM | 1.648704 |  | Days | 40.2
| LSF | 96.09335 |  | Days | 50.5
| C3S | 60.5292
| C2S | 15.95816
| C3A | 8.77631
| C4AF | 9.975968 |  | Kalite Kontrol Şefi
Quality Control Chief
* C3S = 4,071x(CaO-F.CaO)-7.60xSiO2-6,718xAl2O3-1,43xFe2O3
KAV-KK-FR-25 Yürürlük Tarihi : 09.01.2020 Rev.Tar./No : -/-
Numune Cinsi
(Sample)
Alınış Tarihi
(Received Date)
Alınış Yeri
(Taking Place)
Analiz Tarihi
(Date of Analyse)
Numunenin Standardı
(Standard of Sample)
Fabrika Adı
(Name of Company)
Tarih
(Date of Report)
Rapor No
(Number of Report)
BASINÇ DAYANIMI (Compressive Strength) (MPa)
1
2
7
28
TS EN 196-1 : 40x40x160 mm'lik prizmalar
(Karışım : 1/3 - Su/Çimento : 0.50 - Kum : EN 196-1 CEN standard kum)
(TS EN 196-1 : Prisms 40x40x160 mm)
(Mix : 1/3 - Water/Cement : 0.50 - Sand : EN 196-1 CEN standard sand)
Bu Rapor Deney Laboratuvarının Yazılı İzni Olmadan Çoğaltılamaz.
(This Report Cannot Be Copied Without The Written Approved
Of The Testing Laboratory.)
Başlangıç
(Initial)
Bitiş
(Final)
Priz Süresi (Vikat) (Setting Time)
Dakika (Minute)

## CEM I
ÇİMENTO TİPİK ANALİZ RAPORU
Kavçim Çimento Sanayi ve Tic. A.Ş. | [6 empty] | Cement Typical Analysis Report
CEM I 42,5 R Portland Çimento
|  | Satış /Sales |  |  |  | -
|  | - |  |  |  | -
|  | - |  |  |  | -
|  | TS EN 197-1/ EN 197-1 |  |  |  | -
Kavçim Çimento Sanayi ve Tic. A.Ş
KİMYASAL ANALİZ |  | Standardlar | Sonuçlar (%) | FİZİKSEL DENEMELER |  | Standardlar | Sonuçlar (%)
(CHEMICAL REQUIREMENTS) |  | (Standards) | (Test Results) | (PHYSICAL REQUIREMENTS) |  | (Standardts) | (Test Results)
Toplam SiO2 (Total SiO2) |  |  | 19.56 | 32 mikron elekte kalıntı (%) (Residue on 32 mic. sieve) |  |  | 8.3
Çözünmeyen Kalıntı (Insoluble Residue) |  | max 5,0 | 0.6 | 90 mikron elekte kalıntı (%) (Residue on 90 mic. sieve) |  |  | -
Al2O3 |  |  | 5.1 | Özgül Yüzey (Blaine) (Spesific Surface) (cm2/g) |  |  | 3826
Fe2O3 |  |  | 3.94 | Özgül Ağırlık (g/cm3) (Spesific Gravity) |  |  | 3.07
CaO |  |  | 63.07 |  |  | min 60 | 130
MgO |  |  | 0.71 |  |  |  | 190
SO3 |  | max 4,0 | 2.84 | Su İhtiyacı (%) (Water Requirement) |  |  | 29.4
Kızdırma Kaybı (Loss on Ignition) |  | max 5,0 | 3.66 | Hacim Genleşmesi (mm) (Soundness) (Le Chatelier) |  | max 10 | 1
Na2O |  |  | 0.18 | DAYANIM DENEMELERİ
K2O |  |  | 0.7 | STRENGTH REQUIREMENTS
Cl_ |  | max 0,1 | 0.01 | TEST METODU : TS EN 196-1
Toplam (Total) |  |  | 99.9511
Serbest CaO (Free Lime) |  |  | 0.99
Toplam Alkali (Na2O.Eq) |  |  | 0.6406
KLİNKER MİNERALOJİK BİLEŞİM (Mineralogical Composition) | HM |  | -
| SM |  | -
| AlM |  | -
| KSt |  | - |  | Gün Day | Standardlar | Sonuçlar Test Results
| LSF |  | - |  |  |  | -
| C3S |  | - |  |  | min 20,0 | 28.9
| C2S |  | - |  |  |  | 45.4
| C3A |  | - |  | 15-21/05/2021 tarihli çimentoya aittir. | min 42,5 max 62,5 | 56.9
| C4AF |  | -
Kalite Kontrol Şefi
Quality Control Chief
Başlangıç
(Iniial
Bitiş
(Final)
TS EN 196-1 : 40x40x160 mm'lik prizmalar
(Karışım : 1/3 - Su/Çimento : 0.50 - Kum : EN 196-1 CEN standard kum)
(TS EN 196-1 : Prisms 40x40x160 mm)
(Mix : 1/3 - Water/Cement : 0.50 - Sand : EN 196-1 CEN standard sand)
Analiz Sonuçları Yukarıda Tanımlanan Numuneye Aittir.
(The Test Results Are Belongs To The Sample Above Defined.)
Bu Rapor Deney Laboratuvarının Yazılı İzni Olmadan Çoğaltılamaz.
(This Report Cannot Be Copied Without TheWritten Approved Of The Testing Laboratory.)
Numune Cinsi
(Sample)
Alınış Yeri
(Taking Place)
Alınış Tarihi
(Received Date)
Analiz Tarihi
(Date of Analyse)
Numunenin Standardı
(Standard of Sample)
Fabrika Adı
(Name of Company)
Tarih
(Date of Report)
Rapor No
(Number of Report)
Priz Süresi (Vikat) (Setting Time)
Dakika (Minute)
BASINÇ DAYANIMI (Compressive Strength) (MPa)
1
2
7
28
CEM I 42,5 R çimentosu TS EN 197-1 standardına uygundur.
(CEM I 42,5 R cement conforms to TS EN 197-1 standard.)
Gittiği Yer
(Place of Export)
TS EN 196-1 : 40x40x160 mm'lik prizmalar
(Karışım : 1/3 - Su/Çimento : 0.50 - Kum : EN 196-1 CEN standard kum)
(TS EN 196-1 : Prisms 40x40x160 mm)
(Mix : 1/3 - Water/Cement : 0.50 - Sand : EN 196-1 CEN standard sand)
BASINÇ DAYANIMI (Compressive Strength) (MPa)
1
2
7
28

## CEM IV
ÇİMENTO TİPİK ANALİZ RAPORU
Kavçim Çimento Sanayi ve Tic. A.Ş. | [6 empty] | Cement Typical Analysis Report
CEM IV/B (P) 32,5 R - SR Sülfata Dayanıklı Puzolanik Çimento
|  | Satış /Sales |  |  |  | -
|  | - |  |  |  | -
|  | - |  |  |  | -
|  | TS EN 197-1/ EN 197-1 |  |  |  | -
Kavçim Çimento Sanayi ve Tic. A.Ş
KİMYASAL ANALİZ |  | Standardlar | Sonuçlar (%) | FİZİKSEL DENEMELER |  | Standardlar | Sonuçlar (%)
(CHEMICAL REQUIREMENTS) |  | (Standards) | (Test Results) | (PHYSICAL REQUIREMENTS) |  | (Standardts) | (Test Results)
Toplam SiO2 (Total SiO2) |  |  | 35.74 | 32 mikron elekte kalıntı (%) (Residue on 32 mic. sieve) |  |  | 6.85
Çözünmeyen Kalıntı (Insoluble Residue) |  |  |  | 90 mikron elekte kalıntı (%) (Residue on 90 mic. sieve)
Al2O3 |  |  | 8.15 | Özgül Yüzey (Blaine) (Spesific Surface) (cm2/g) |  |  | 5050
Fe2O3 |  |  | 4.61 | Özgül Ağırlık (g/cm3) (Spesific Gravity) |  |  | 2.78
CaO |  |  | 38.22 |  |  | min 60 | 220
MgO |  |  | 1.9 |  |  |  | 280
SO3 |  | max 3,0 | 2.64 | Su İhtiyacı (%) (Water Requirement) |  |  | 34.8
Kızdırma Kaybı (Loss on Ignition) |  |  | 4.86 | Hacim Genleşmesi (mm) (Soundness) (Le Chatelier) |  | max 10 | 1
Na2O |  |  | 0.99 | DAYANIM DENEMELERİ
K2O |  |  | 2.28 | STRENGTH REQUIREMENTS
Cl_ |  | max 0,1 | 0.008 | TEST METODU : TS EN 196-1
Toplam (Total) |  |  | 99.9511
Serbest CaO (Free Lime)
Toplam Alkali (Na2O.Eq) |  |  | 2.49024
KLİNKER MİNERALOJİK BİLEŞİM (Mineralogical Composition) | HM |  | -
| SM |  | -
| AlM |  | -
| KSt |  | - |  | Gün Day | Standardlar | Sonuçlar Test Results
| LSF |  | - |  |  |  | -
| C3S |  | - |  |  | min 10,0 | 13.7
| C2S |  | - |  |  |  | 26.3
| C3A |  | - |  |  | min 32,5 | 35.9
| C4AF |  | -
Kalite Kontrol Şefi
Quality Control Chief
Başlangıç
(Initial)
Bitiş
(Final)
TS EN 196-1 : 40x40x160 mm'lik prizmalar
(Karışım : 1/3 - Su/Çimento : 0.50 - Kum : EN 196-1 CEN standard kum)
(TS EN 196-1 : Prisms 40x40x160 mm)
(Mix : 1/3 - Water/Cement : 0.50 - Sand : EN 196-1 CEN standard sand)
Analiz Sonuçları Yukarıda Tanımlanan Numuneye Aittir.
(The Test Results Are Belongs To The Sample Above Defined.)
Bu Rapor Deney Laboratuvarının Yazılı İzni Olmadan Çoğaltılamaz.
(This Report Cannot Be Copied Without TheWritten Approved Of The Testing Laboratory.)
Numune Cinsi
(Sample)
Alınış Yeri
(Taking Place)
Alınış Tarihi
(Received Date)
Analiz Tarihi
(Date of Analyse)
Numunenin Standardı
(Standard of Sample)
Fabrika Adı
(Name of Company)
Tarih
(Date of Report)
Rapor No
(Number of Report)
Priz Süresi (Vikat) (Setting Time)
Dakika (Minute)
BASINÇ DAYANIMI (Compressive Strength) (MPa)
1
2
7
28
CEM I 42,5 R çimentosu TS EN 197-1 standardına uygundur.
(CEM I 42,5 R cement conforms to TS EN 197-1 standard.)
Gittiği Yer
(Place of Export)
TS EN 196-1 : 40x40x160 mm'lik prizmalar
(Karışım : 1/3 - Su/Çimento : 0.50 - Kum : EN 196-1 CEN standard kum)
(TS EN 196-1 : Prisms 40x40x160 mm)
(Mix : 1/3 - Water/Cement : 0.50 - Sand : EN 196-1 CEN standard sand)
BASINÇ DAYANIMI (Compressive Strength) (MPa)
1
2
7
28

## CEM I 52,5
ÇİMENTO TİPİK ANALİZ RAPORU
Kavçim Çimento Sanayi ve Tic. A.Ş. | [6 empty] | Cement Typical Analysis Report
CEM I 52,5 N Portland Cement
|  | Satış /Sales |  |  |  | -
|  | - |  |  |  | -
|  | - |  |  |  | -
|  | TS EN 197-1/ EN 197-1 |  |  |  | -
Kavçim Çimento Sanayi ve Tic. A.Ş
KİMYASAL ANALİZ |  | Standardlar | Sonuçlar (%) | FİZİKSEL DENEMELER |  | Standardlar | Sonuçlar (%)
(CHEMICAL REQUIREMENTS) |  | (Standards) | (Test Results) | (PHYSICAL REQUIREMENTS) |  | (Standardts) | (Test Results)
Toplam SiO2 (Total SiO2) |  |  | 19.65 | 32 mikron elekte kalıntı (%) (Residue on 32 mic. sieve) |  |  | 13.3
Çözünmeyen Kalıntı (Insoluble Residue) |  |  | 0.76 | 90 mikron elekte kalıntı (%) (Residue on 90 mic. sieve) |  |  | -
Al2O3 |  |  | 4.92 | Özgül Yüzey (Blaine) (Spesific Surface) (cm2/g) |  |  | 4122
Fe2O3 |  |  | 4.46 | Özgül Ağırlık (g/cm3) (Spesific Gravity) |  |  | 3.07
CaO |  |  | 63.19 |  |  | min 60 | 120
MgO |  |  | 0.77 |  |  |  | 180
SO3 |  | max 3,0 | 3.2 | Su İhtiyacı (%) (Water Requirement) |  |  | 29.3
Kızdırma Kaybı (Loss on Ignition) |  |  | 3.25 | Hacim Genleşmesi (mm) (Soundness) (Le Chatelier) |  | max 10 | 1
Na2O |  |  | 0.15 | DAYANIM DENEMELERİ
K2O |  |  | 0.51 | STRENGTH REQUIREMENTS
Cl_ |  | max 0,1 | 0.006 | TEST METODU : TS EN 196-1
Toplam (Total) |  |  | 99.9511
Serbest CaO (Free Lime) |  |  | 0.98
Toplam Alkali (Na2O.Eq) |  |  | 0.63
KLİNKER MİNERALOJİK BİLEŞİM (Mineralogical Composition) | HM |  | -
| SM |  | -
| AlM |  | -
| KSt |  | - |  | Gün Day | Standardlar | Sonuçlar Test Results
| LSF |  | - |  |  |  | -
| C3S |  | - |  |  | min 10,0 | 31
| C2S |  | - |  |  |  | 48.6
| C3A |  | - |  |  | min 32,5 | 61.8
| C4AF |  | -
Kalite Kontrol Şefi
Quality Control Chief
Başlangıç
(Initial)
Bitiş
(Final)
TS EN 196-1 : 40x40x160 mm'lik prizmalar
(Karışım : 1/3 - Su/Çimento : 0.50 - Kum : EN 196-1 CEN standard kum)
(TS EN 196-1 : Prisms 40x40x160 mm)
(Mix : 1/3 - Water/Cement : 0.50 - Sand : EN 196-1 CEN standard sand)
Analiz Sonuçları Yukarıda Tanımlanan Numuneye Aittir.
(The Test Results Are Belongs To The Sample Above Defined.)
Bu Rapor Deney Laboratuvarının Yazılı İzni Olmadan Çoğaltılamaz.
(This Report Cannot Be Copied Without TheWritten Approved Of The Testing Laboratory.)
Numune Cinsi
(Sample)
Alınış Yeri
(Taking Place)
Alınış Tarihi
(Received Date)
Analiz Tarihi
(Date of Analyse)
Numunenin Standardı
(Standard of Sample)
Fabrika Adı
(Name of Company)
Tarih
(Date of Report)
Rapor No
(Number of Report)
Priz Süresi (Vikat) (Setting Time)
Dakika (Minute)
BASINÇ DAYANIMI (Compressive Strength) (MPa)
1
2
7
28
CEM I 42,5 R çimentosu TS EN 197-1 standardına uygundur.
(CEM I 42,5 R cement conforms to TS EN 197-1 standard.)
Gittiği Yer
(Place of Export)
TS EN 196-1 : 40x40x160 mm'lik prizmalar
(Karışım : 1/3 - Su/Çimento : 0.50 - Kum : EN 196-1 CEN standard kum)
(TS EN 196-1 : Prisms 40x40x160 mm)
(Mix : 1/3 - Water/Cement : 0.50 - Sand : EN 196-1 CEN standard sand)
BASINÇ DAYANIMI (Compressive Strength) (MPa)
1
2
7
28

## TYPE I
Cement Typical Analysis Report
Kavçim Çimento Sanayi ve Tic. A.Ş.
Cement Type I
|  | - |  |  |  |  | -
|  | - |  |  |  | Number of Report | -
Kavçim Çimento Sanayi ve Tic. A.Ş
STANDART REQUREMENTS
ASTM C150 Tables 1 and 3
CHEMICAL REQUIREMENTS |  | Unit | Standard Limit | Test Results | PHYSICAL REQUIREMENTS |  | Unit | Standard Limit | Test Results
SiO2 |  | % | NA | 19.57 | Air content of mortar |  | volume % | max 12 | 5.9
Al2O3 |  | % | NA | 4.91 | Spesific Surface (Blaine) |  | m2/kg | min 260 | 394.1 | 3941 | cm2 | 1000 | g | 1 | 1 | m2
Fe2O3 |  | % | NA | 3.876667 | Autoclave expansion |  | % | max 0,80 | 0.4 |  | g | 1 | kg | 100 | 100 | cm2
CaO |  | % | NA | 63.58 | Setting Time | Initial Time | minute | min 45 max 375 | 135
MgO |  | % | max 6,0 | 0.7633333 |  | Finish Time | minute |  | 195
SO3 |  | % | max 3,5 | 3.151667 | STRENGTH REQUIREMENTS
Loss on Ignition (LOI) |  | % | max 3,5 | 2.913333 | COMPRESSIVE STRENGTH |  | Unit | Standards | Test Results
Na2O |  | % | NA | 0.1316667 | DAYS | 1 | Mpa | NA
K2O |  | % | NA | 0.7 |  | 3 | Mpa | 12 | 22.6
Equivalent Alkalies (Na2O.Eq) |  | % | max 0,60 | 0.5922667 |  | 7 | Mpa | 19 | 32.3
Insoluble Residue |  | % | max 1,5 | 0.68 |  | 28 | Mpa | 28 | 42.1
Total |  | % |  | 99.59667
Clinker Mineralogical Composition | C3S | % | NA | 62.54547
| C2S | % | NA | 8.922885
| C3A | % | NA | 6.45218
| C4AF | % | NA | 11.7967
| C4AF + 2(C3A) | % | NA | 24.70106
| C3S + 4,75(C3A) | % | NA | 93.19333
OPTIONAL REQUREMENTS
ASTM C150 Tables 2 and 4
CHEMICAL REQUIREMENTS |  | Unit | Standard Limit | Test Results | PHYSICAL REQUIREMENTS |  | Unit | Standard Limit | Test Results
Clor |  | % | NA | 0.009 | False Set |  | % | min 50 | -
[5 empty] | Compressive strength 28 days |  | Mpa | min 28 | 42.1
Quality Control Chief
The test results are belongs to the sample above defined.
This report cannot be copied without the written approved of the testing laboratory
Sample
Date of Anaysis
Name of Company
Date of Report
We certify the chemical and physical requrements of the ASTM C150 standards.
Received Date
NA: Not Applicable

## TYPE IL
[9 empty] | Cement Typical Analysis Report | Cement Typical Analysis Report
Kavçim Çimento Sanayi ve Tic. A.Ş.
Cement Type IL
|  | - |  |  |  |  | -
|  | - |  |  |  | Number of Report | -
Kavçim Çimento Sanayi ve Tic. A.Ş
STANDART REQUREMENTS
ASTM C150 Tables 1 and 3
CHEMICAL REQUIREMENTS |  | Unit | Standard Limit | Test Results | PHYSICAL REQUIREMENTS |  | Unit | Standard Limit | Test Results
SiO2 |  | % | NA | 17.84 | Air content of mortar |  | volume % | max 12 | 5.4
Al2O3 |  | % | NA | 4.7 | Spesific Surface (Blaine) |  | m2/kg | NA | 433 | 4330 | cm2 | 1000 | g | 1 | 1 | m2
Fe2O3 |  | % | NA | 3.09 | Autoclave expansion |  | % | max 0,80 | 0.12 |  | g | 1 | kg | 100 | 100 | cm2
CaO |  | % | NA | 63.84 | Setting Time | Initial Time | minute | min 45 max 420 | 125
MgO |  | % | NA | 0.68 |  | Finish Time | minute |  | 190
SO3 |  | % | max 3,0 | 2.68 | STRENGTH REQUIREMENTS
Loss on Ignition (LOI) |  | % | max 10,0 | 5.56 | COMPRESSIVE STRENGTH |  | Unit | Standards | Test Results
Na2O |  | % | NA | 0.1 | DAYS | 1 | Mpa | NA | -
K2O |  | % | NA | 0.74 |  | 3 | Mpa | 13 | 29.6
Equivalent Alkalies (Na2O.Eq) |  | % | max 0,60 | 0.58692 |  | 7 | Mpa | 20 | 39.7
Insoluble Residue |  | % | NA | 0.69 |  | 28 | Mpa | 25 | 46.5
Total |  | % |  | 99.23
Clinker Mineralogical Composition | C3S | % | NA | -
| C2S | % | NA | -
| C3A | % | NA | -
| C4AF | % | NA | -
| C4AF + 2(C3A) | % | NA | -
| C3S + 4,75(C3A) | % | NA | -
OPTIONAL REQUREMENTS
ASTM C150 Tables 2 and 4
CHEMICAL REQUIREMENTS |  | Unit | Standard Limit | Test Results | PHYSICAL REQUIREMENTS |  | Unit | Standard Limit | Test Results
Clor |  | % | NA | 0.01 | False Set |  | % | NA | -
[5 empty] | Compressive strength 28 days |  | Mpa | min 25 | 46.5
Quality Control Chief
The test results are belongs to the sample above defined.
This report cannot be copied without the written approved of the testing laboratory
Sample
Date of Anaysis
Name of Company
Date of Report
We certify the chemical and physical requrements of the ASTM C150 standards.
Received Date
NA: Not Applicable
Date of Report